## 3MP CON CENIZAS (2) (hidden)
MH | hidraulico
SM | silicatos
MS | silisico
TM | fudentes,alumina
KSK | kind | [9 empty] | RESULTADOS
KSG | kalkstandard
KSt | STD. cal khul | [9 empty] | PROPORCIÓN DE LA MEZCLA
CZ | CENIZAS
KSt I | STD. cal khul | [15 empty] | %
KSt II | STD. cal khul | [10 empty] | CALIZA |  |  |  | X | -38.93219
LSF | lime saturation factor | [10 empty] | ESCORIAS DE HORNO ALTO |  |  |  | Y | -372.9852
[12 empty] | CENIZAS DE PIRITA |  |  |  | q | 13720.65
INSERTAR DATOS
INSERTAR NOMBRE | INSERTAR VALOR | [9 empty] | COMPOSICIÓN QUÍMICA
KSK | 0.9
CZ | 35 | CONSUMO DE CARBON | [9 empty] | SiO2 | Al2O3 | Fe2O3 | CaO | MgO | SO3 | P.C. | Resto | TiO2 | Mn2O3 | Na2O | K2O
| 16.4 | CONTENIDO DE CENIZAS |  |  | q | 0.03731 |  | #DATOS | 7 |  | CRUDO | 6778.721 | 1333.341 | 2191.385 | 1361.873 | 557.0344 | 902.6241 | 0 | 183.753 | 0 | 0 | 0 | 0
| 65 | CENIZAS ABSORVIDAS | [8 empty] | CLINKER | 6778.721 | 1333.341 | 2191.385 | 1361.873 | 557.0344 | 902.6241 | 0 | 183.753 | 0 | 0 | 0 | 0
| M.P. 1 | M.P.2 | M.P. 3 |  |  |  | M.P. 1 | M.P.2 | M.P. 3 |  | MÓDULOS
| CALIZA | ESCORIAS DE HORNO ALTO | CENIZAS DE PIRITA |  |  |  | CALIZA | ESCORIAS DE HORNO ALTO | CENIZAS DE PIRITA
SiO2 | 3.89 | 70.03 | 51.32 |  |  | SiO2 | 3.89 | 70.03 | 51.32 | [5 empty] | HIDRAÚLICO |  | MH | 0.1321764
Al2O3 | 1.93 | 17.17 | 10.19 |  |  | Al2O3 | 1.93 | 17.17 | 10.19 | [5 empty] | SILICATOS |  | SM | 1.923191
Fe2O3 | 0.93 | 5 | 16.11 |  |  | Fe2O3 | 0.93 | 5 | 16.11 | [5 empty] | ALÚMINA |  | TM | 0.6084467
CaO | 91.19 | 4.25 | 10.3 |  |  | CaO | 91.19 | 4.25 | 10.3
MgO | 1.41 | 3.17 | 4.15 |  |  | MgO | 1.41 | 3.17 | 4.15 |  | FACTOR DE SATURACIÓN
SO3 | 0.5 | 0 | 6.58 |  |  | SO3 | 0.5 | 0 | 6.58
P.C. | 0 | 0 | 0 |  |  | P.C. | 0 | 0 | 0 |  |  |  |  | KIND |  |  |  | KSK | -0.08456742
Resto | 0.15 | 0.38 | 1.35 |  |  | Resto | 0.15 | 0.38 | 1.35 |  |  |  |  | KHUL |  |  |  | KSt II | 0.08097349 | #NAME?
TiO2 | 0 | 0 | 0 |  |  | TiO2 | 0 | 0 | 0 |  |  |  |  | LIME SATURATION FACTOR |  |  |  | LSF | 0.03317617
Mn2O3 | 0 | 0 | 0 |  |  | Mn2O3 | 0 | 0 | 0
Na2O | 0 | 0 | 0 |  |  | Na2O | 0 | 0 | 0 |  | CENIZAS ABSORVIDAS POR EL CLINKER
K2O | 0 | 0 | 0 |  |  | K2O | 0 | 0 | 0
%
total | 100 | 100 | 100 |  |  | total | 100 | 100 | 100 | [6 empty] | q | 0
CZ | -2.905598332 | 7.548040591 | 5.278559104 |  |  | CZ | 10.9519774 | 257.02 | 188.0988
MH | -85.115 | 78.73 | 59.558 |  |  | MH | 145.06 | 3222.75 | 2706.4
SM | -1.316 | -50.077 | -27.65 |  |  | SM | 96.21 | 705.92 | 869.18
MS | -2.153 | -54.577 | -42.149 |  |  | MS | 63.66 | 530.92 | 305.33
TM | -1.093 | -12.67 | 4.309 |  |  | TM | 30.62 | 157.83 | 553.66
KSK | -77.8772 | 202.3061 | 141.4784 |  |  | KSK | 293.54 | 6888.7705 | 5041.512
KSG | -78.2282 | 199.29805 | 139.2332 |  |  | KSG | 412.88 | 7911.5075 | 5804.88
KSt | -78.8906 | 192.3739 | 139.2638 |  |  | KSt | 387.12 | 7642.235 | 5806.07
KSt I | -78.79349 | 193.38514 | 139.27253 |  |  | KSt I | 390.8965 | 7681.561 | 5806.4095
KSt II | -79.9481 | 189.9964 | 136.1513 |  |  | KSt II | 386.0625 | 7639.8575 | 5802.9575
LSF | -78.40875 | 193.6942 | 144.06195 |  |  | LSF | 392.5975 | 7693.58 | 5818.1485
| M.P. 1 | M.P.2 | M.P. 3
| CALIZA | ESCORIAS DE HORNO ALTO | CENIZAS DE PIRITA
KSK | -2087.301 | 5422.302 | 141.4784 | X | 0
CZ | 7867.596 | 184636 | 5041.512 | Y | 0
RELACION | 26.80247 | 26.80247 | 1 | q | 26.80247
X | -0.3893219
Y | -3.729852
q | 137.2065
| M.P. 1 | M.P.2 | M.P.3
| CALIZA | ESCORIAS DE HORNO ALTO | CENIZAS DE PIRITA | CALIZA | ESCORIAS DE HORNO ALTO | CENIZAS DE PIRITA | CRUDO | CLINKER |  | poner las cenizas como MP3
|  |  |  | -0.3893219 | -3.729852 | 137.2065
SiO2 | 3.89 | 70.03 | 51.32 | -1.514462 | -261.2016 | 7041.437 | 6778.721 | 6778.721 | q2 | 0
Al2O3 | 1.93 | 17.17 | 10.19 | -0.7513913 | -64.04157 | 1398.134 | 1333.341 | 1333.341 | q3 | 0
Fe2O3 | 0.93 | 5 | 16.11 | -0.3620694 | -18.64926 | 2210.397 | 2191.385 | 2191.385 | q4 | 0
CaO | 91.19 | 4.25 | 10.3 | -35.50227 | -15.85187 | 1413.227 | 1361.873 | 1361.873 | q1 | 0
MgO | 1.41 | 3.17 | 4.15 | -0.5489439 | -11.82363 | 569.407 | 557.0344 | 557.0344
SO3 | 0.5 | 0 | 6.58 | -0.194661 | 0 | 902.8187 | 902.6241 | 902.6241 |  | q
P.C. | 0 | 0 | 0 | 0 | 0 | 0 | 0 | 0 |  | 0
Resto | 0.15 | 0.38 | 1.35 | -0.05839829 | -1.417344 | 185.2288 | 183.753 | 183.753
TiO2 | 0 | 0 | 0 | 0 | 0 | 0 | 0 | 0
Mn2O3 | 0 | 0 | 0 | 0 | 0 | 0 | 0 | 0
Na2O | 0 | 0 | 0 | 0 | 0 | 0 | 0 | 0
K2O | 0 | 0 | 0 | 0 | 0 | 0 | 0 | 0
% | 100 | 100 | 100 | -38.93219 | -372.9852 | 13720.65 | 13308.73 | 13308.73
MÓDULOS
MH | 13.50963 | 0.04609544 | 0.1326978 | 13.50963 | 0.04609544 | 0.1326978 | 0.1321764 | 0.1321764 | MH
SM | 1.36014 | 3.158773 | 1.951331 | 1.36014 | 3.158773 | 1.951331 | 1.923191 | 1.923191 | SM
TM | 2.075269 | 3.434 | 0.6325264 | 2.075269 | 3.434 | 0.6325264 | 0.6084467 | 0.6084467 | TM
MS | 2.015544 | 4.078626 | 5.03631 | 2.015544 | 4.078626 | 5.03631 | 5.084011 | 5.084011 | MS
FÒRMULAS PARA LA CAL (factor de saturación)
KSG | 6.331759 | 0.01879163 | 0.06199292 | 6.331759 | 0.01879163 | 0.06199292 | 0.06205162 | 0.06205162 | KSG
KSt | 6.672765 | 0.01945338 | 0.06198024 | 6.672765 | 0.01945338 | 0.06198024 | 0.06195663 | 0.06195663 | KSt
KSt I | 6.620492 | 0.01935385 | 0.06197662 | 6.620492 | 0.01935385 | 0.06197662 | 0.06196481 | 0.06196481 | KSt I
KSK | 8.049945 | -0.1317318 | -0.08456742 | 8.049945 | -0.1317318 | -0.08456742 | -0.08456742 | -0.08456742 | KSK
KSt II | 6.697268 | 0.03018061 | 0.08070499 | 6.697268 | 0.03018061 | 0.08070499 | 0.08097349 | 0.08097349 | KSt II | de 90 a 95 portland normal
LSF | 6.576652 | 0.01932363 | 0.03421968 | 6.576652 | 0.01932363 | 0.03421968 | 0.03317617 | 0.03317617 | LSF | de 95 a 98 portland de calidad alta

## yesos
| DATOS DE LABORATORIO |  |  | COMPOSICIÓN REAL
|  | % |  |  |  | % |  | RESULTADOS
| MgO | 1 |  | CO3Mg |  | 2.1
| CO2 | 3.4 |  | CO3Ca |  | 5.227273 |  | COMPOSICION DEL YESO
| CaO | 33.5 |  | SO4Ca |  | 3.4
| SO3 | 42 |  | SO4Ca(1/2H2O) |  | 0 |  |  | ANHIDRITA + BIHIDRATO
| H2O | 18 |  | SO4Ca(2H2O) |  | 86
| otros | 2.1 |  | CaO EN EXCESO |  | 1.172727 |  |  | SO4Ca |  | 3.4
|  |  |  | residuos |  | 2.1 |  |  | SO4Ca(2H2O) |  | 86
| TOTAL | 100 |  |  | TOTAL | 100 |  | ITERPRETANDO EL PORCENTAJE DE HEMIDRATO
ALGEZ
COMPONENTES EN EXCESO
[9 empty] | CaO EN EXCESO |  | 1.172727
H2O EN EXCESO
IMPUREZAS
10.6
|  | CO3Mg |  | CO3Ca |  | SO4Ca |  | SO4Ca(1/2H2O) |  | SO4Ca(2H2O)
| PM | CANT | 84 | CANT | 100 | CANT | 136 | CANT | 145 | CANT | 172
MgO | 40 | 1 | 40 | 0 | 0 | 0 | 0 | 0 | 0 | 0 | 0
CO2 | 44 | 1 | 44 | 1 | 44 | 0 | 0 | 0 | 0 | 0 | 0
CaO | 56 | 0 | 0 | 1 | 56 | 1 | 56 | 1 | 56 | 1 | 56
SO3 | 80 | 0 | 0 | 0 | 0 | 1 | 80 | 1 | 80 | 1 | 80
H2O | 18 | 0 | 0 | 0 | 0 | 0 | 0 | 0.5 | 9 | 2 | 36
PRIMERO
|  |  | MgO | + | CO2 | → | CO3Mg
|  |  | 40 |  | 44 |  | 84
|  |  | 1 |  | 1.1 |  | 2.1
SEGUNDO
|  |  | CO2 | + | CaO | → | CO3Ca
|  |  | 44 |  | 56 |  | 100
|  |  | 2.3 |  | 2.927273 |  | 5.227273
|  |  | @@@@ | CaOdisp |  | 30.57273
|  |  | → | CaOdisp/SO3 |  | 0.7279221
|  |  | entonces hay | CaO EN EXCESO |  | 1.172727
TERCERO
TRABAJAR CON SO3
|  |  | CaO | + | SO3 | → | SO4Ca
|  |  | 56 |  | 80 |  | 136
|  |  | 29.4 |  | 42 |  | 71.4
|  |  | @@@@ | SO4Catotal |  | 71.4
|  |  | → | SO4Catotal/H2O |  | 3.966667
|  |  | entonces hay | H2O EN EXCESO
CUARTO
|  | SO4Ca(1/2H2O) | + | SO4Ca(2H2O) | → | SO4Ca | + | AGUA TOTAL
|  | X | + | Y |  | 71.4 | + | 18
|  | X+Y |  |  | = | 89.4
|  | @@@ | SO4Ca(1/2H2O) | → | SO4Ca | + | 1/2H2O
|  |  | 145 |  | 136 |  | 9
|  | X= | 4.833333 |  |  |  | #VALUE!
|  |  | ### | ALGEZ
|  | @@@ | SO4Ca(2H2O) | → | SO4Ca | + | 2H2O
|  |  | 172 |  | 136 |  | 36
|  | Y= | 84.56667 |  |  |  | j
QUINTO
|  | PROCEDE | este paso procede cuando el yeso no alcanza el estandar comercial, siendo solo algez
|  | SO4Ca | + | SO4Ca(2H2O) | → | SO4Ca | + | AGUA TOTAL
|  | X |  | Y |  | 71.4 |  | 18
|  |  |  | X+Y | = | 89.4
|  | @@@ | SO4Ca(2H2O) | → | SO4Ca | + | 2H20
|  |  | 172 |  | 136 |  | 36
|  |  | 86 |  |  |  | 18
|  |  |  | SO4Ca(2H2O) | 86
|  |  |  | SO4Ca | 3.4

## 2 MP
CÁLCULO DE LA COMPOSICIÓN DEL CRUDO
OBJETIVO: | Determinar las relaciones de las cantidades de materias primas que hay que aportar para dar al CLINKER que se va a conocer la composición
química y mineralógica deseada.
MH | hidraulico
SM | silicatos |  |  | MÓDULOS |  |  |  |  | RESULTADOS
MS | silisico
TM | fudentes,alumina | [7 empty] | PROPORCIÓN DE LA MEZCLA
KSK | kind | [13 empty] | %
KSG | kalkstandard | [11 empty] | CALIZA | X | 105.7324
KSt | STD. cal khul |  |  | ESTÁNDARES | [8 empty] | ARCILLA | Y | -5.732364
KSt I | STD. cal khul
KSt II | STD. cal khul
LSF | lime saturation factor | [7 empty] | COMPOSICIÓN QUÍMICA
INSERTAR DATOS (celdas en rojo) | [9 empty] | SiO2 | Al2O3 | Fe2O3 | CaO | MgO | SO3 | P.C. | Resto | TiO2 | Mn2O3 | Na2O | K2O | TOTAL
[9 empty] | CRUDO | 7.306462 | 2.065675 | 1.118794 | 48.80775 | 1.548152 | 0.3057324 | 38.77342 | 0.07401265 | 0 | 0 | 0 | 0 | 100
|  | NOMBRE |  | VALOR |  |  |  |  | CLINKER | 11.93348 | 3.37382 | 1.827301 | 79.71661 | 2.528562 | 0.4993458 | 0 | 0.1208832 | 0 | 0 | 0 | 0 | 100
|  | KSK | = | 2.2
MÓDULOS
#DATOS | 8
| M.P. 1 | M.P.2 |  |  | M.P. 1 | M.P.2 | [6 empty] | HIDRAÚLICO |  | MH | 4.652375
| CALIZA | ARCILLA |  |  | CALIZA | ARCILLA | [6 empty] | SILICATOS |  | SM | 2.294405
SiO2 | 8.7 | 33.01 |  | SiO2 | 8.7 | 33.01 | [6 empty] | ALÚMINA |  | TM | 1.846341
Al2O3 | 2.35 | 7.31 |  | Al2O3 | 2.35 | 7.31
Fe2O3 | 1.32 | 4.83 |  | Fe2O3 | 1.32 | 4.83 |  |  | FACTOR DE SATURACIÓN
CaO | 47.8 | 30.22 |  | CaO | 47.8 | 30.22
MgO | 1.5 | 0.66 |  | MgO | 1.5 | 0.66 | [5 empty] | KIND |  |  |  | KSK | 2.2
SO3 | 0.3 | 0.2 |  | SO3 | 0.3 | 0.2 | [5 empty] | KHUL |  |  |  | KSt II | 2.115281 | PORTLAND DE ALTA CALIDAD
P.C. | 37.96 | 23.77 |  | P.C. | 37.96 | 23.77 | [5 empty] | LIME SATURATION FACTOR |  |  |  | LSF | 2.053477
Resto | 0.01 | 0 |  | Resto | 0.07 | 0
TiO2 | 0 | 0 |  | TiO2 | 0 | 0
Mn2O3 | 0 | 0 |  | Mn2O3 | 0 | 0
Na2O | 0 | 0 |  | Na2O | 0 | 0
K2O | 0 | 0 |  | K2O | 0 | 0
total | 99.94 | 100 |  | total | 100 | 100
| CORREGIR | OK
MH | -20.586 | 69.11
SM | -0.626 | -6.302
MS | -3.53 | -16.928
TM | 0.554 | 3.316
KSK | 10.1315 | 186.8736
KSG | 15.3389 | 203.376
KSt | 13.5118 | 198.25
KSt I | 13.7802 | 199.00526
KSt II | 12.3868 | 197.755
LSF | 14.0936 | 199.4669
| M.P. 1 | M.P.2
| CALIZA | ARCILLA
KSK | 10.1315 | 186.8736 | X | 0
RELACION | 1 | 1 | Y | 1
X | 1.057324 |  | RELACIÓN EN LA QUE SE MEZCLAN AMBOS COMPONENTES
Y | -0.05732364
| M.P. 1 | M.P.2
| CALIZA | ARCILLA | CALIZA | ARCILLA | CRUDO | CLINKER
|  |  | 1.057324 | -0.05732364
SiO2 | 8.7 | 33.01 | 9.198716 | -1.892253 | 7.306462 | 11.93348
Al2O3 | 2.35 | 7.31 | 2.484711 | -0.4190358 | 2.065675 | 3.37382
Fe2O3 | 1.32 | 4.83 | 1.395667 | -0.2768732 | 1.118794 | 1.827301
CaO | 47.8 | 30.22 | 50.54007 | -1.73232 | 48.80775 | 79.71661
MgO | 1.5 | 0.66 | 1.585985 | -0.0378336 | 1.548152 | 2.528562
SO3 | 0.3 | 0.2 | 0.3171971 | -0.01146473 | 0.3057324 | 0.4993458
P.C. | 37.96 | 23.77 | 40.13601 | -1.362583 | 38.77342 | 0
Resto | 0.07 | 0 | 0.07401265 | 0 | 0.07401265 | 0.1208832
TiO2 | 0 | 0 | 0 | 0 | 0 | 0
Mn2O3 | 0 | 0 | 0 | 0 | 0 | 0
Na2O | 0 | 0 | 0 | 0 | 0 | 0
K2O | 0 | 0 | 0 | 0 | 0 | 0
% | 100 | 100 | 105.7324 | -5.732364 | 100 | 100
MÓDULOS
MH | 3.864188 | 0.6693245 | 3.864188 | 0.6693245 | 4.652375 | 4.652375 | MH
SM | 2.370572 | 2.71911 | 2.370572 | 2.71911 | 2.294405 | 2.294405 | SM
TM | 1.780303 | 1.513458 | 1.780303 | 1.513458 | 1.846341 | 1.846341 | TM
MS | 3.702128 | 4.515732 | 3.702128 | 4.515732 | 3.537083 | 3.537083 | MS
FÒRMULAS PARA LA CAL (factor de saturación)
KSG | 1.665534 | 0.284611 | 1.665534 | 0.284611 | 2.012024 | 2.012024 | KSG
KSt | 1.715167 | 0.2909966 | 1.715167 | 0.2909966 | 2.075734 | 2.075734 | KSt
KSt I | 1.707692 | 0.2900378 | 1.707692 | 0.2900378 | 2.066128 | 2.066128 | KSt I
KSK | 1.784093 | 0.1781711 | 1.784093 | 0.1781711 | 2.2 | 2.2 | KSK
KSt II | 1.747883 | 0.2947886 | 1.747883 | 0.2947886 | 2.115281 | 2.115281 | KSt II | de 90 a 95 portland normal
LSF | 1.697339 | 0.2882897 | 1.697339 | 0.2882897 | 2.053477 | 2.053477 | LSF | de 95 a 98 portland de calidad alta
| OBSERVACIÓN: |  | Los resultados cuya suma rebasa 100, se han de llevar a este valor participantes. Si por otro lado, la suma es inferior a 100
Entonces, en este caso el resto a 100 se designa como componente residual.
FORMULAS USADAS:
1.-CÁLCULO CON MÓDULO HIDRÁULICO
PROPORCIÓN:
2.-CÁLCULO POR GRADO DE SATURACIÓN DE LA CAL
PROPORCIÓN:

## 3MP
CÁLCULO DE LA COMPOSICIÓN DEL CRUDO
MH | hidraulico
SM | silicatos
MS | silisico
TM | fudentes,alumina
KSK | kind | [9 empty] | RESULTADOS
KSG | kalkstandard
KSt | STD. cal khul | [9 empty] | PROPORCIÓN DE LA MEZCLA
KSt I | STD. cal khul | [15 empty] | %
KSt II | STD. cal khul | [10 empty] | CALIZA |  |  |  | X | 69.95356
LSF | lime saturation factor | [10 empty] | ESCORIAS DE HORNO ALTO |  |  |  | Y | 27.72948
[12 empty] | CENIZAS DE PIRITA |  |  |  | Z | 2.31696
INSERTAR DATOS
INSERTAR NOMBRE | INSERTAR VALOR | [9 empty] | COMPOSICIÓN QUÍMICA
KSK | 0.9
SM | 2.5 | [10 empty] | SiO2 | Al2O3 | Fe2O3 | CaO | MgO | SO3 | P.C. | Resto | TiO2 | Mn2O3 | Na2O | K2O | TOTAL
[11 empty] | CRUDO | 15.92088 | 3.214488 | 3.153863 | 46.52837 | 3.091031 | 0.2955706 | 27.75118 | 0.04461911 | 0 | 0 | 0 | 0 | 100
|  |  |  | #DATOS | 8 | [5 empty] | CLINKER | 22.03618 | 4.449191 | 4.36528 | 64.40018 | 4.278314 | 0.4091009 | 0 | 0.06175757 | 0 | 0 | 0 | 0 | 100
| M.P. 1 | M.P.2 | M.P. 3 |  |  |  | M.P. 1 | M.P.2 | M.P. 3 |  | MÓDULOS
| CALIZA | ESCORIAS DE HORNO ALTO | CENIZAS DE PIRITA |  |  |  | CALIZA | ESCORIAS DE HORNO ALTO | CENIZAS DE PIRITA
SiO2 | 6.75 | 39.45 | 11.21 |  |  | SiO2 | 6.75 | 39.45 | 11.21 | [5 empty] | HIDRAÚLICO |  | MH | 2.087482
Al2O3 | 0.71 | 9.67 | 1.57 |  |  | Al2O3 | 0.71 | 9.67 | 1.57 | [5 empty] | SILICATOS |  | SM | 2.5
Fe2O3 | 1.47 | 0.67 | 83.72 |  |  | Fe2O3 | 1.47 | 0.67 | 83.72 | [5 empty] | ALÚMINA |  | TM | 1.019222
CaO | 49.8 | 42.09 | 0.87 |  |  | CaO | 49.8 | 42.09 | 0.87
MgO | 1.48 | 7.36 | 0.64 |  |  | MgO | 1.48 | 7.36 | 0.64 |  | FACTOR DE SATURACIÓN
SO3 | 0.1 | 0.7 | 1.36 |  |  | SO3 | 0.1 | 0.7 | 1.36
P.C. | 39.65 | 0 | 0.63 |  |  | P.C. | 39.65 | 0 | 0.63 |  |  |  |  | KIND |  |  |  | KSK | 0.9
Resto | 0.04 | 0.06 | 0 |  |  | Resto | 0.04 | 0.06 | 0 |  |  |  |  | KHUL |  |  |  | KSt II | 0.9687649 | PORTLAND NORMAL
TiO2 | 0 | 0 | 0 |  |  | TiO2 | 0 | 0 | 0 |  |  |  |  | LIME SATURATION FACTOR |  |  |  | LSF | 0.9175138
Mn2O3 | 0 | 0 | 0 |  |  | Mn2O3 | 0 | 0 | 0
Na2O | 0 | 0 | 0 |  |  | Na2O | 0 | 0 | 0 |  | CENIZAS ABSORVIDAS POR EL CLINKER
K2O | 0 | 0 | 0 |  |  | K2O | 0 | 0 | 0
%
total | 100 | 100 | 100 |  |  | total | 100 | 100 | 100 | [6 empty] | q | -60.63312
| OK | OK | OK
MH | -41.763 | 2.721 | 85.98 |  |  | MH | -27.475 | 82.385 | 240.38
SM | -4.788 | -30.144 | 65.551 |  |  | SM | -1.3 | -13.6 | 202.015
MS | -6.111 | -30.747 | -9.797 |  |  | MS | -4.975 | -15.275 | -7.285
TM | 0.613 | -9.067 | 73.778 |  |  | TM | 2.965 | -7.995 | 207.73
KSK | -31.104 | 73.514 | 59.2717 |  |  | KSK | -0.864 | 250.25 | 109.4925
KSG | -31.2726 | 71.895 | 56.08245 |  |  | KSG | 1.665 | 274.535 | 157.33125
KSt | -31.161 | 67.3194 | 81.6771 |  |  | KSt | 1.975 | 261.825 | 228.4275
KSt I | -31.17603 | 67.98549 | 78.02274 |  |  | KSt I | 1.93325 | 263.67525 | 218.2765
KSt II | -32.271 | 61.7994 | 81.1971 |  |  | KSt II | 0.865 | 256.305 | 227.9475
LSF | -31.09325 | 68.64955 | 79.003 |  |  | LSF | 2.03875 | 264.64875 | 219.307
| M.P. 1 | M.P.2 | M.P. 3
| CALIZA | ESCORIAS DE HORNO ALTO | CENIZAS DE PIRITA
KSK | -31.104 | 73.514 | 59.2717 | X | 0
SM | -1.3 | -13.6 | 202.015 | Y | 0
RELACION | 1 | 1 | 1 | Z | 1
X | 0.6995356
Y | 0.2772948
Z | 0.0231696
| M.P. 1 | M.P.2 | M.P.3
| CALIZA | ESCORIAS DE HORNO ALTO | CENIZAS DE PIRITA | CALIZA | ESCORIAS DE HORNO ALTO | CENIZAS DE PIRITA | CRUDO | CLINKER |  | poner las cenizas como MP3
|  |  |  | 0.6995356 | 0.2772948 | 0.0231696
SiO2 | 6.75 | 39.45 | 11.21 | 4.721865 | 10.93928 | 0.2597312 | 15.92088 | 22.03618 | q2 | -1.298123
Al2O3 | 0.71 | 9.67 | 1.57 | 0.4966703 | 2.681441 | 0.03637627 | 3.214488 | 4.449191 | q3 | -0.7508132
Fe2O3 | 1.47 | 0.67 | 83.72 | 1.028317 | 0.1857875 | 1.939759 | 3.153863 | 4.36528 | q4 | 0.0150363
CaO | 49.8 | 42.09 | 0.87 | 34.83687 | 11.67134 | 0.02015755 | 46.52837 | 64.40018 | q1 | -0.3914247
MgO | 1.48 | 7.36 | 0.64 | 1.035313 | 2.04089 | 0.01482854 | 3.091031 | 4.278314
SO3 | 0.1 | 0.7 | 1.36 | 0.06995356 | 0.1941064 | 0.03151065 | 0.2955706 | 0.4091009 |  | q
P.C. | 39.65 | 0 | 0.63 | 27.73659 | 0 | 0.01459685 | 27.75118 | 0 |  | -0.6063312
Resto | 0.04 | 0.06 | 0 | 0.02798142 | 0.01663769 | 0 | 0.04461911 | 0.06175757
TiO2 | 0 | 0 | 0 | 0 | 0 | 0 | 0 | 0
Mn2O3 | 0 | 0 | 0 | 0 | 0 | 0 | 0 | 0
Na2O | 0 | 0 | 0 | 0 | 0 | 0 | 0 | 0
K2O | 0 | 0 | 0 | 0 | 0 | 0 | 0 | 0
% | 100 | 100 | 100 | 69.95356 | 27.72948 | 2.31696 | 100 | 100
MÓDULOS
MH | 5.576708 | 0.8453505 | 0.009015544 | 5.576708 | 0.8453505 | 0.009015544 | 2.087482 | 2.087482 | MH
SM | 3.09633 | 3.81528 | 0.1314339 | 3.09633 | 3.81528 | 0.1314339 | 2.5 | 2.5 | SM
TM | 0.4829932 | 14.43284 | 0.01875299 | 0.4829932 | 14.43284 | 0.01875299 | 1.019222 | 1.019222 | TM
MS | 9.507042 | 4.079628 | 7.140127 | 9.507042 | 4.079628 | 7.140127 | 4.952851 | 4.952851 | MS
FÒRMULAS PARA LA CAL (factor de saturación)
KSG | 2.41912 | 0.3323332 | 0.01374831 | 2.41912 | 0.3323332 | 0.01374831 | 0.9125676 | 0.9125676 | KSG
KSt | 2.404635 | 0.3462317 | 0.009485494 | 2.404635 | 0.3462317 | 0.009485494 | 0.9246111 | 0.9246111 | KSt
KSt I | 2.406576 | 0.3441366 | 0.009924868 | 2.406576 | 0.3441366 | 0.009924868 | 0.9227871 | 0.9227871 | KSt I
KSK | 2.545714 | 0.234474 | -0.9883554 | 2.545714 | 0.234474 | -0.9883554 | 0.9 | 0.9 | KSK
KSt II | 2.460217 | 0.3892692 | 0.01540066 | 2.460217 | 0.3892692 | 0.01540066 | 0.9687649 | 0.9687649 | KSt II | de 90 a 95 portland normal
LSF | 2.401545 | 0.3395932 | -0.0009351123 | 2.401545 | 0.3395932 | -0.0009351123 | 0.9175138 | 0.9175138 | LSF | de 95 a 98 portland de calidad alta

## GAUSS 2MP
| C3S | C2S | C3A | C4AF | MgO | SO3 | N.D. | Resto | TiO2 | Mn2O3 | Na2O | K2O
| INSERTAR DATOS DEL PROBLEMA | [5 empty] | RESULTADOS
insertar el nombre del compuesto en el casillero negro | [6 empty] | PROPORCIÓN DE LA MEZCLA
R%
|  |  | C3S | 68 | [6 empty] | CALIZA | X | 0.7673559
[11 empty] | ARCILLA | Y | 0.2326441
|  |  | #MP | 2
|  |  | M.P. 1 | M.P.2 |  |  | COMPOSICIÓN QUÍMICA
|  |  | CALIZA | ARCILLA
|  | SiO2 | 2.18 | 65.75 |  |  |  | SiO2 | Al2O3 | Fe2O3 | CaO | MgO | SO3 | P.C. | Resto | TiO2 | Mn2O3 | Na2O | K2O
|  | Al2O3 | 0.88 | 17.05 |  |  | CRUDO | 15.25195 | 4.124826 | 1.849304 | 52.61314 | 0.9138331 | 0.5994327 | 24.64751 | 0 | 0 | 0 | 0 | 0
|  | Fe2O3 | 0.67 | 6.95 |  |  | CLINKER | 15.25195 | 4.124826 | 1.849304 | 52.61314 | 0.9138331 | 0.5994327 | 0 | 0 | 0 | 0 | 0 | 0
|  | CaO | 95.33 | 5.55
|  | MgO | 0.94 | 1.9 |  |  | MÓDULOS
|  | SO3 | 0 | 2.8
|  | P.C. | 42.25 | 8.67 | [6 empty] | HIDRAÚLICO |  | MH | 2.478703
|  | Resto | 0 | 0 | [6 empty] | SILICATOS |  | SM | 2.552999
|  | TiO2 | 0 | 0 | [6 empty] | ALÚMINA |  | TM | 2.230475
|  | Mn2O3 | 0 | 0
|  | Na2O | 0 | 0 |  |  | FACTOR DE SATURACIÓN
|  | K2O | 0 | 0
[10 empty] | KIND |  |  |  | KSK | 1.057474
|  | TOTAL | 142.25 | 108.67 | [5 empty] | KHUL |  |  |  | KSt II | 1.092747 | PORTLAND DE ALTA CALIDAD
[10 empty] | LIME SATURATION FACTOR |  |  |  | LSF | 1.068286
|  |  | M.P. 1 | M.P.2
|  |  | CALIZA | ARCILLA
|  | SiO2 | 1.532513 | 60.50428
|  | Al2O3 | 0.6186292 | 15.6897
|  | Fe2O3 | 0.4710018 | 6.395509
|  | CaO | 67.01582 | 5.107205
|  | MgO | 0.6608084 | 1.748413
|  | SO3 | 0 | 2.576608
|  | P.C. | 29.70123 | 7.978283
|  | Resto | 0 | 0
|  | TiO2 | 0 | 0
|  | Mn2O3 | 0 | 0
|  | Na2O | 0 | 0
|  | K2O | 0 | 0
|  | TOTAL | 100 | 100
|  |  |  | C3S |  | C2S |  | C3A |  | C4AF
|  |  | PM | CANT. | 228 | CANT. | 172 | CANT. | 270 | CANT. | 486
|  | SiO2 | 60 | 1 | 0.2631579 | 1 | 0.3488372 | 0 | 0 | 0 | 0
|  | Al2O3 | 102 | 0 | 0 | 0 | 0 | 1 | 0.3777778 | 1 | 0.2098765
|  | Fe2O3 | 160 | 0 | 0 | 0 | 0 | 0 | 0 | 1 | 0.3292181
|  | CaO | 56 | 3 | 0.7368421 | 2 | 0.6511628 | 3 | 0.6222222 | 4 | 0.4609053
|  |  | C3S | C2S | C3A | C4AF | MgO | SO3 | TiO2 | Mn2O3 | Na2O | K2O | N.D. | Resto |  | CALIZA | ARCILLA
|  | SiO2 | 0.2631579 | 0.3488372 | 0 | 0 | 0 | 0 | 0 | 0 | 0 | 0 | 0 | 0 |  | 1.532513 | 60.50428
|  | Al2O3 | 0 | 0 | 0.3777778 | 0.2098765 | 0 | 0 | 0 | 0 | 0 | 0 | 0 | 0 |  | 0.6186292 | 15.6897
|  | Fe2O3 | 0 | 0 | 0 | 0.3292181 | 0 | 0 | 0 | 0 | 0 | 0 | 0 | 0 |  | 0.4710018 | 6.395509
|  | CaO | 0.7368421 | 0.6511628 | 0.6222222 | 0.4609053 | 0 | 0 | 0 | 0 | 0 | 0 | 0 | 0 |  | 67.01582 | 5.107205
|  | MgO | 0 | 0 | 0 | 0 | 1 | 0 | 0 | 0 | 0 | 0 | 0 | 0 |  | 0.6608084 | 1.748413
|  | SO3 | 0 | 0 | 0 | 0 | 0 | 1 | 0 | 0 | 0 | 0 | 0 | 0 |  | 0 | 2.576608
|  | P.C. | 0 | 0 | 0 | 0 | 0 | 0 | 1 | 0 | 0 | 0 | 0 | 0 |  | 29.70123 | 7.978283
|  | Resto | 0 | 0 | 0 | 0 | 0 | 0 | 0 | 0 | 0 | 0 | 0 | 0 |  | 0 | 0
|  | TiO2 | 0 | 0 | 0 | 0 | 0 | 0 | 0 | 0 | 0 | 0 | 0 | 0 |  | 0 | 0
|  | Mn2O3 | 0 | 0 | 0 | 0 | 0 | 0 | 0 | 0 | 0 | 0 | 0 | 0 |  | 0 | 0
|  | Na2O | 0 | 0 | 0 | 0 | 0 | 0 | 0 | 0 | 0 | 0 | 0 | 0 |  | 0 | 0
|  | K2O | 0 | 0 | 0 | 0 | 0 | 0 | 0 | 0 | 0 | 0 | 0 | 0 |  | 0 | 0
|  |  | CALIZA | ARCILLA
|  |  | M.P. 1 | M.P.2
|  | C3S | 256.3834 | -553.3658
|  | C2S | -189.0188 | 590.897
|  | C3A | 0.8427323 | 30.73914
|  | C4AF | 1.430668 | 19.42636
|  | MgO | 0.6608084 | 1.748413
|  | SO3 | 0 | 2.576608
|  | N.D. | 29.70123 | 7.978283
|  | Resto | #N/A | #N/A
|  | TiO2 | #N/A | #N/A
|  | Mn2O3 | #N/A | #N/A
|  | Na2O | #N/A | #N/A
|  | K2O | #N/A | #N/A
| C3S |  | 256.3834 | -553.3658 |  | X | 68
|  |  | 1 | 1 |  | Y | 1
|  | X | 0.7673559
|  | Y | 0.2326441
|  | 0 | M.P. 1 | M.P.2
|  |  | CALIZA | ARCILLA | CALIZA | ARCILLA | CRUDO | CLINKER
[5 empty] | 0.7673559 | 0.2326441
|  | SiO2 | 1.532513 | 60.50428 | 1.175983 | 14.07596 | 15.25195 | 15.25195
|  | Al2O3 | 0.6186292 | 15.6897 | 0.4747087 | 3.650117 | 4.124826 | 4.124826
|  | Fe2O3 | 0.4710018 | 6.395509 | 0.361426 | 1.487878 | 1.849304 | 1.849304
|  | CaO | 67.01582 | 5.107205 | 51.42498 | 1.188161 | 52.61314 | 52.61314
|  | MgO | 0.6608084 | 1.748413 | 0.5070752 | 0.4067579 | 0.9138331 | 0.9138331
|  | SO3 | 0 | 2.576608 | 0 | 0.5994327 | 0.5994327 | 0.5994327
|  | P.C. | 29.70123 | 7.978283 | 22.79141 | 1.856101 | 24.64751 | 0
|  | Resto | 0 | 0 | 0 | 0 | 0 | 0
|  | TiO2 | 0 | 0 | 0 | 0 | 0 | 0
|  | Mn2O3 | 0 | 0 | 0 | 0 | 0 | 0
|  | Na2O | 0 | 0 | 0 | 0 | 0 | 0
|  | K2O | 0 | 0 | 0 | 0 | 0 | 0
|  | TOTAL | 100 | 100 | 76.73559 | 23.26441 | 100 | 75.35249
MÓDULOS
|  | MH | 25.55764 | 0.06183844 | 25.55764 | 0.06183844 | 2.478703 | 2.478703 | MH
|  | SM | 1.406452 | 2.739583 | 1.406452 | 2.739583 | 2.552999 | 2.552999 | SM
|  | TM | 1.313433 | 2.453237 | 1.313433 | 2.453237 | 2.230475 | 2.230475 | TM
|  | MS | 2.477273 | 3.856305 | 2.477273 | 3.856305 | 3.697598 | 3.697598 | MS
FÒRMULAS PARA LA CAL (factor de saturación)
|  | KSK | 15.34133 | -0.1358772 | 15.34133 | -0.1358772 | 1.057474 | 1.057474 | KSK
|  | KSG | 12.2367 | 0.02585424 | 12.2367 | 0.02585424 | 1.048934 | 1.048934 | KSG
|  | KSt | 12.64156 | 0.02671866 | 12.64156 | 0.02671866 | 1.083974 | 1.083974 | KSt
|  | KSt I | 12.58 | 0.02658855 | 12.58 | 0.02658855 | 1.078695 | 1.078695 | KSt I
|  | KSt II | 12.67304 | 0.03341533 | 12.67304 | 0.03341533 | 1.092747 | 1.092747 | KSt II
|  | LSF | 12.55085 | 0.01717067 | 12.55085 | 0.01717067 | 1.068286 | 1.068286 | LSF

## GAUSS 3MP
C3S | C2S | C3A | C4AF | MgO | SO3 | N.D. | Resto | TiO2 | Mn2O3 | Na2O | K2O
INSERTAR DATOS DEL PROBLEMA | [6 empty] | RESULTADOS
|  |  | R% |  |  |  | PROPORCIÓN DE LA MEZCLA
|  | C3S | 50
|  | C2S | 25 | [8 empty] | CALIZA | X | 0.7375421
[12 empty] | ARCILLA | Y | 0.1638972
|  | M.P. 1 | M.P.2 | M.P. 3 | [7 empty] | ARENA | Z | 0.09856063
|  | CALIZA | ARCILLA | ARENA
| SiO2 | 3.6 | 59.2 | 96.6 |  |  | COMPOSICIÓN QUÍMICA
| Al2O3 | 3.5 | 28.1 | 2.1
| Fe2O3 | 2.7 | 11.6 | 1.3 |  |  |  | SiO2 | Al2O3 | Fe2O3 | CaO | MgO | SO3 | N.D. | Resto | TiO2 | Mn2O3 | Na2O | K2O
| CaO | 90.2 | 1.1 | 0 |  |  | CRUDO | 21.87882 | 7.393887 | 4.020701 | 66.70659 | 0 | 0 | 0 | 0 | 0 | 0 | 0 | 0
| MgO | 0 | 0 | 0 |  |  | CLINKER | 21.87882 | 7.393887 | 4.020701 | 66.70659 | 0 | 0 | 0 | 0 | 0 | 0 | 0 | 0
| SO3 | 0 | 0 | 0
| N.D. | 0 | 0 | 0 |  |  | MÓDULOS
| Resto | 0 | 0 | 0
| TiO2 | 0 | 0 | 0 | [6 empty] | HIDRAÚLICO |  |  | MH | 2.003597
| Mn2O3 | 0 | 0 | 0 | [6 empty] | SILICATOS |  |  | SM | 1.916742
| Na2O | 0 | 0 | 0 | [6 empty] | ALÚMINA |  |  | TM | 1.838955
| K2O | 0 | 0 | 0
FACTOR DE SATURACIÓN
| TOTAL | 100 | 100 | 100
[11 empty] | KIND |  |  | KSK | 0.8667779
[11 empty] | KHUL |  |  | KSt II | 0.9188368 | PORTLAND NORMAL
[11 empty] | LIME SATURATION FACTOR |  |  | LSF | 0.916969
|  | M.P. 1 | M.P.2 | M.P. 3
|  | CALIZA | ARCILLA | ARENA
| SiO2 | 3.6 | 59.2 | 96.6
| Al2O3 | 3.5 | 28.1 | 2.1
| Fe2O3 | 2.7 | 11.6 | 1.3
| CaO | 90.2 | 1.1 | 0
| MgO | 0 | 0 | 0
| SO3 | 0 | 0 | 0
| N.D. | 0 | 0 | 0
| Resto | 0 | 0 | 0
| TiO2 | 0 | 0 | 0
| Mn2O3 | 0 | 0 | 0
| Na2O | 0 | 0 | 0
| K2O | 0 | 0 | 0
| TOTAL | 100 | 100 | 100
|  |  | C3S |  | C2S |  | C3A |  | C4AF
|  | PM | CANT. | 228 | CANT. | 172 | CANT. | 270 | CANT. | 486
| SiO2 | 60 | 1 | 0.2631579 | 1 | 0.3488372 | 0 | 0 | 0 | 0
| Al2O3 | 102 | 0 | 0 | 0 | 0 | 1 | 0.3777778 | 1 | 0.2098765
| Fe2O3 | 160 | 0 | 0 | 0 | 0 | 0 | 0 | 1 | 0.3292181
| CaO | 56 | 3 | 0.7368421 | 2 | 0.6511628 | 3 | 0.6222222 | 4 | 0.4609053
|  | C3S | C2S | C3A | C4AF | MgO | SO3 | TiO2 | Mn2O3 | Na2O | K2O | N.D. | Resto |  | M.P. 1 | M.P.2 | M.P. 3
| SiO2 | 0.2631579 | 0.3488372 | 0 | 0 | 0 | 0 | 0 | 0 | 0 | 0 | 0 | 0 |  | 3.6 | 59.2 | 96.6
| Al2O3 | 0 | 0 | 0.3777778 | 0.2098765 | 0 | 0 | 0 | 0 | 0 | 0 | 0 | 0 |  | 3.5 | 28.1 | 2.1
| Fe2O3 | 0 | 0 | 0 | 0.3292181 | 0 | 0 | 0 | 0 | 0 | 0 | 0 | 0 |  | 2.7 | 11.6 | 1.3
| CaO | 0.7368421 | 0.6511628 | 0.6222222 | 0.4609053 | 0 | 0 | 0 | 0 | 0 | 0 | 0 | 0 |  | 90.2 | 1.1 | 0
| MgO | 0 | 0 | 0 | 0 | 0 | 0 | 0 | 0 | 0 | 0 | 0 | 0 |  | 0 | 0 | 0
| SO3 | 0 | 0 | 0 | 0 | 0 | 0 | 0 | 0 | 0 | 0 | 0 | 0 |  | 0 | 0 | 0
| N.D. | 0 | 0 | 0 | 0 | 0 | 0 | 0 | 0 | 0 | 0 | 0 | 0 |  | 0 | 0 | 0
| Resto | 0 | 0 | 0 | 0 | 0 | 0 | 0 | 0 | 0 | 0 | 0 | 0 |  | 0 | 0 | 0
| TiO2 | 0 | 0 | 0 | 0 | 0 | 0 | 0 | 0 | 0 | 0 | 0 | 0 |  | 0 | 0 | 0
| Mn2O3 | 0 | 0 | 0 | 0 | 0 | 0 | 0 | 0 | 0 | 0 | 0 | 0 |  | 0 | 0 | 0
| Na2O | 0 | 0 | 0 | 0 | 0 | 0 | 0 | 0 | 0 | 0 | 0 | 0 |  | 0 | 0 | 0
| K2O | 0 | 0 | 0 | 0 | 0 | 0 | 0 | 0 | 0 | 0 | 0 | 0 |  | 0 | 0 | 0
|  | M.P. 1 | M.P.2 | M.P. 3
|  | CALIZA | ARCILLA | ARENA
| C3S | 312.5648 | -650.4067 | -750.0949
| C2S | -225.4745 | 660.3644 | 842.781
| C3A | 4.708456 | 54.80735 | 3.365074
| C4AF | 8.20125 | 35.235 | 3.94875
| MgO | #N/A | #N/A | #N/A
| SO3 | #N/A | #N/A | #N/A
| N.D. | #N/A | #N/A | #N/A
| Resto | #N/A | #N/A | #N/A
| TiO2 | #N/A | #N/A | #N/A
| Mn2O3 | #N/A | #N/A | #N/A
| Na2O | #N/A | #N/A | #N/A
| K2O | #N/A | #N/A | #N/A
|  | 312.5648 | -650.4067 | -750.0949 | X | 50
|  | -225.4745 | 660.3644 | 842.781 | Y | 25
|  | 1 | 1 | 1 | Z | 1
| X | 0.7375421
| Y | 0.1638972
| Z | 0.09856063
|  | M.P. 1 | M.P.2 | M.P. 3
|  | CALIZA | ARCILLA | ARENA | CALIZA | ARCILLA | ARENA | CRUDO | CLINKER
[5 empty] | 0.7375421 | 0.1638972 | 0.09856063
| SiO2 | 3.6 | 59.2 | 96.6 | 2.655152 | 9.702716 | 9.520957 | 21.87882 | 21.87882
| Al2O3 | 3.5 | 28.1 | 2.1 | 2.581397 | 4.605512 | 0.2069773 | 7.393887 | 7.393887
| Fe2O3 | 2.7 | 11.6 | 1.3 | 1.991364 | 1.901208 | 0.1281288 | 4.020701 | 4.020701
| CaO | 90.2 | 1.1 | 0 | 66.5263 | 0.180287 | 0 | 66.70659 | 66.70659
| MgO | 0 | 0 | 0 | 0 | 0 | 0 | 0 | 0
| SO3 | 0 | 0 | 0 | 0 | 0 | 0 | 0 | 0
| N.D. | 0 | 0 | 0 | 0 | 0 | 0 | 0 | 0
| Resto | 0 | 0 | 0 | 0 | 0 | 0 | 0 | 0
| TiO2 | 0 | 0 | 0 | 0 | 0 | 0 | 0 | 0
| Mn2O3 | 0 | 0 | 0 | 0 | 0 | 0 | 0 | 0
| Na2O | 0 | 0 | 0 | 0 | 0 | 0 | 0 | 0
| K2O | 0 | 0 | 0 | 0 | 0 | 0 | 0 | 0
| TOTAL | 100 | 100 | 100 | 73.75421 | 16.38972 | 9.856063 | 100 | 100
MÓDULOS
| MH | 9.204082 | 0.01112235 | 0 | 9.204082 | 0.01112235 | 0 | 2.003597 | 2.003597 | MH
| SM | 0.5806452 | 1.491184 | 28.41176 | 0.5806452 | 1.491184 | 28.41176 | 1.916742 | 1.916742 | SM
| TM | 1.296296 | 2.422414 | 1.615385 | 1.296296 | 2.422414 | 1.615385 | 1.838955 | 1.838955 | TM
| MS | 1.028571 | 2.106762 | 46 | 1.028571 | 2.106762 | 46 | 2.959042 | 2.959042 | MS
FÒRMULAS PARA LA CAL (factor de saturación)
| KSK | 8.281746 | -0.2975688 | -0.01449275 | 8.281746 | -0.2975688 | -0.01449275 | 0.8667779 | 0.8667779 | KSK
| KSG | 5.369048 | 0.005088235 | 0 | 5.369048 | 0.005088235 | 0 | 0.8909909 | 0.8909909 | KSG
| KSt | 5.701643 | 0.005371356 | 0 | 5.701643 | 0.005371356 | 0 | 0.9238055 | 0.9238055 | KSt
| KSt I | 5.649859 | 0.00532796 | 0 | 5.649859 | 0.00532796 | 0 | 0.9188368 | 0.9188368 | KSt I
| KSt II | 5.649859 | 0.00532796 | 0 | 5.649859 | 0.00532796 | 0 | 0.9188368 | 0.9188368 | KSt II
| LSF | 5.625195 | 0.005313496 | 0 | 5.625195 | 0.005313496 | 0 | 0.916969 | 0.916969 | LSF

## CENIZAS
[5 empty] | CARBON | 0.19
[5 empty] | CENIZAS | 0.12
| CRUDO | CLINKER | CENIZAS DE CARBON |  |  | CLINKER | CENIZAS DE CARBON | D | CRUDO | CALCULADO A 100%
SiO2 | 19 | 19.85 | 42.95 |  | SiO2 | 21.5 | 47 | 1.0716 | 20.4284 | 20.90406
Al2O3 | 8.25 | 8.92 | 27.88 |  | Al2O3 | 5.2 | 29.1 | 0.66348 | 4.53652 | 4.642149
Fe2O3 | 2.8 | 3.31 | 17.6 |  | Fe2O3 | 3.7 | 12.5 | 0.285 | 3.415 | 3.494516
CaO | 66.6 | 64.45 | 4.95 |  | CaO | 67.5 | 6.6 | 0.15048 | 67.34952 | 68.9177
MgO | 0 | 0 | 0 |  | MgO | 1.6 | 1.8 | 0.04104 | 1.55896 | 1.595259
SO3 | 0 | 0 | 0 |  | Na2O Y K2O | 0.5 | 2.8 | 0.06384 | 0.43616 | 0.4463156
P.C. | 0 | 0 | 0 |  | SO3 | 0 | 0 | 0 | 0 | 0
Resto | 0 | 0 | 0 |  | P.C. | 0 | 0 | 0 | 0 | 0
TiO2 | 0 | 0 | 0 |  | Resto | 0 | 0 | 0 | 0 | 0
Mn2O3 | 0 | 0 | 0 |  | TiO2 | 0 | 0 | 0 | 0 | 0
Na2O | 0 | 0 | 0 |  | Mn2O3 | 0 | 0 | 0 | 0 | 0
K2O | 0 | 0 | 0
[5 empty] | total | 100 | 99.8 | 2.27544 | 97.72456 | 100
total | 96.65 | 96.53 | 93.38
MÓDULOS
| q1 | 3.487429
| q2 | 3.549061 |  | q
| q3 | 3.413143 |  | 3.469383 | MH | 2.220395 | 0.0744921 | 0.0744921 | 2.37314 | 2.37314 | MH
| q4 | 3.445946 |  |  | SM | 2.41573 | 1.129808 | 1.129808 | 2.569119 | 2.569119 | SM
[5 empty] | TM | 1.405405 | 2.328 | 2.328 | 1.32841 | 1.32841 | TM
FÒRMULAS PARA LA CAL (factor de saturación)
[5 empty] | KSG | 0.9632537 | 0.03587151 | 0.03587151 | 1.022306 | 1.022306 | KSG
[5 empty] | KSt | 0.9852576 | 0.03829195 | 0.03829195 | 1.042882 | 1.042882 | KSt
[5 empty] | KSt I | 0.9819467 | 0.03791731 | 0.03791731 | 1.039788 | 1.039788 | KSt I
[5 empty] | KSK | 0.9572259 | -0.3479483 | -0.3479483 | 1.025691 | 1.025691 | KSK
[5 empty] | KSt II | 0.9994036 | 0.04567312 | 0.04567312 | 1.057839 | 1.057839 | KSt II
[5 empty] | LSF | 0.9753795 | 0.02656818 | 0.02656818 | 1.033626 | 1.033626 | LSF

## 3MP CON CENIZAS
MH | hidraulico
SM | silicatos
MS | silisico
TM | fudentes,alumina
KSK | kind | [9 empty] | RESULTADOS
KSG | kalkstandard
KSt | STD. cal khul | [9 empty] | PROPORCIÓN DE LA MEZCLA
CZ | CENIZAS
KSt I | STD. cal khul | [15 empty] | %
KSt II | STD. cal khul | [10 empty] | CALIZA |  |  |  | X | 71.39491
LSF | lime saturation factor | [10 empty] | ESCORIAS DE HORNO ALTO |  |  |  | Y | 24.87409
[12 empty] | CENIZAS DE PIRITA |  |  |  | q | 3.731
INSERTAR DATOS
INSERTAR NOMBRE | INSERTAR VALOR | [9 empty] | COMPOSICIÓN QUÍMICA
KSK | 0.9
CZ | 35 | CONSUMO DE CARBON | [9 empty] | SiO2 | Al2O3 | Fe2O3 | CaO | MgO | SO3 | P.C. | Resto | TiO2 | Mn2O3 | Na2O | K2O
| 16.4 | CONTENIDO DE CENIZAS |  |  | q | 3.731 |  | #DATOS | 7 |  | CRUDO | 22.11134 | 6.028992 | 2.508741 | 66.54646 | 1.950013 | 0.6024744 | 0 | 0.2519824 | 0 | 0 | 0 | 0
| 65 | CENIZAS ABSORVIDAS | [8 empty] | CLINKER | 22.11134 | 6.028992 | 2.508741 | 66.54646 | 1.950013 | 0.6024744 | 0 | 0.2519824 | 0 | 0 | 0 | 0
| M.P. 1 | M.P.2 | M.P. 3 |  |  |  | M.P. 1 | M.P.2 | M.P. 3 |  | MÓDULOS
| CALIZA | ESCORIAS DE HORNO ALTO | CENIZAS DE PIRITA |  |  |  | CALIZA | ESCORIAS DE HORNO ALTO | CENIZAS DE PIRITA
SiO2 | 3.89 | 70.03 | 51.32 |  |  | SiO2 | 3.89 | 70.03 | 51.32 | [5 empty] | HIDRAÚLICO |  | MH | 2.171239
Al2O3 | 1.93 | 17.17 | 10.19 |  |  | Al2O3 | 1.93 | 17.17 | 10.19 | [5 empty] | SILICATOS |  | SM | 2.589837
Fe2O3 | 0.93 | 5 | 16.11 |  |  | Fe2O3 | 0.93 | 5 | 16.11 | [5 empty] | ALÚMINA |  | TM | 2.403194
CaO | 91.19 | 4.25 | 10.3 |  |  | CaO | 91.19 | 4.25 | 10.3
MgO | 1.41 | 3.17 | 4.15 |  |  | MgO | 1.41 | 3.17 | 4.15 |  | FACTOR DE SATURACIÓN
SO3 | 0.5 | 0 | 6.58 |  |  | SO3 | 0.5 | 0 | 6.58
P.C. | 0 | 0 | 0 |  |  | P.C. | 0 | 0 | 0 |  |  |  |  | KIND |  |  |  | KSK | 0.9
Resto | 0.15 | 0.38 | 1.35 |  |  | Resto | 0.15 | 0.38 | 1.35 |  |  |  |  | KHUL |  |  |  | KSt II | 0.9625278 | PORTLAND NORMAL
TiO2 | 0 | 0 | 0 |  |  | TiO2 | 0 | 0 | 0 |  |  |  |  | LIME SATURATION FACTOR |  |  |  | LSF | 0.9342658
Mn2O3 | 0 | 0 | 0 |  |  | Mn2O3 | 0 | 0 | 0
Na2O | 0 | 0 | 0 |  |  | Na2O | 0 | 0 | 0 |  | CENIZAS ABSORVIDAS POR EL CLINKER
K2O | 0 | 0 | 0 |  |  | K2O | 0 | 0 | 0
%
total | 100 | 100 | 100 |  |  | total | 100 | 100 | 100 | [6 empty] | q | 0
CZ | -290.5598332 | 754.8040591 | 527.8559104 |  |  | CZ | 293.54 | 6888.7705 | 5041.512
MH | -85.115 | 78.73 | 59.558 |  |  | MH | 145.06 | 3222.75 | 2706.4
SM | -1.316 | -50.077 | -27.65 |  |  | SM | 96.21 | 705.92 | 869.18
MS | -2.153 | -54.577 | -42.149 |  |  | MS | 63.66 | 530.92 | 305.33
TM | -1.093 | -12.67 | 4.309 |  |  | TM | 30.62 | 157.83 | 553.66
KSK | -77.8772 | 202.3061 | 141.4784 |  |  | KSK | 293.54 | 6888.7705 | 5041.512
KSG | -78.2282 | 199.29805 | 139.2332 |  |  | KSG | 412.88 | 7911.5075 | 5804.88
KSt | -78.8906 | 192.3739 | 139.2638 |  |  | KSt | 387.12 | 7642.235 | 5806.07
KSt I | -78.79349 | 193.38514 | 139.27253 |  |  | KSt I | 390.8965 | 7681.561 | 5806.4095
KSt II | -79.9481 | 189.9964 | 136.1513 |  |  | KSt II | 386.0625 | 7639.8575 | 5802.9575
LSF | -78.40875 | 193.6942 | 144.06195 |  |  | LSF | 392.5975 | 7693.58 | 5818.1485
| M.P. 1 | M.P.2 | M.P. 3
| CALIZA | ESCORIAS DE HORNO ALTO | CENIZAS DE PIRITA
KSK | -77.8772 | 202.3061 |  | X | -527.8559104
CZ | 1 | 1 |  | Y | 96.269
RELACION |  |  |  | q
X | 0.7139491
Y | 0.2487409
q | 0.03731
1
| M.P. 1 | M.P.2 | M.P.3
| CALIZA | ESCORIAS DE HORNO ALTO | CENIZAS DE PIRITA | CALIZA | ESCORIAS DE HORNO ALTO | CENIZAS DE PIRITA | CRUDO | CLINKER |  | poner las cenizas como MP3
|  |  |  | 0.7139491 | 0.2487409 | 0.03731
SiO2 | 3.89 | 70.03 | 51.32 | 2.777262 | 17.41932 | 1.9147492 | 22.11134 | 22.11134 | q2 | 0
Al2O3 | 1.93 | 17.17 | 10.19 | 1.377922 | 4.270881 | 0.3801889 | 6.028992 | 6.028992 | q3 | 0
Fe2O3 | 0.93 | 5 | 16.11 | 0.6639727 | 1.243704 | 0.6010641 | 2.508741 | 2.508741 | q4 | 0
CaO | 91.19 | 4.25 | 10.3 | 65.10502 | 1.057149 | 0.384293 | 66.54646 | 66.54646 | q1 | 0
MgO | 1.41 | 3.17 | 4.15 | 1.006668 | 0.7885086 | 0.1548365 | 1.950013 | 1.950013
SO3 | 0.5 | 0 | 6.58 | 0.3569746 | 0 | 0.2454998 | 0.6024744 | 0.6024744 |  | q
P.C. | 0 | 0 | 0 | 0 | 0 | 0 | 0 | 0 |  | 0
Resto | 0.15 | 0.38 | 1.35 | 0.1070924 | 0.09452154 | 0.0503685 | 0.2519824 | 0.2519824
TiO2 | 0 | 0 | 0 | 0 | 0 | 0 | 0 | 0
Mn2O3 | 0 | 0 | 0 | 0 | 0 | 0 | 0 | 0
Na2O | 0 | 0 | 0 | 0 | 0 | 0 | 0 | 0
K2O | 0 | 0 | 0 | 0 | 0 | 0 | 0 | 0
% | 100 | 100 | 100 | 71.39491 | 24.87409 | 3.731 | 100 | 100
MÓDULOS
MH | 13.50963 | 0.04609544 | 0.1326978 | 13.50963 | 0.04609544 | 0.1326978 | 2.171239 | 2.171239 | MH
SM | 1.36014 | 3.158773 | 1.951331 | 1.36014 | 3.158773 | 1.951331 | 2.589837 | 2.589837 | SM
TM | 2.075269 | 3.434 | 0.6325264 | 2.075269 | 3.434 | 0.6325264 | 2.403194 | 2.403194 | TM
MS | 2.015544 | 4.078626 | 5.03631 | 2.015544 | 4.078626 | 5.03631 | 3.667501 | 3.667501 | MS
FÒRMULAS PARA LA CAL (factor de saturación)
KSG | 6.331759 | 0.01879163 | 0.06199292 | 6.331759 | 0.01879163 | 0.06199292 | 0.9148835 | 0.9148835 | KSG
KSt | 6.672765 | 0.01945338 | 0.06198024 | 6.672765 | 0.01945338 | 0.06198024 | 0.9466102 | 0.9466102 | KSt
KSt I | 6.620492 | 0.01935385 | 0.06197662 | 6.620492 | 0.01935385 | 0.06197662 | 0.941829 | 0.941829 | KSt I
KSK | 8.049945 | -0.1317318 | -0.08456742 | 8.049945 | -0.1317318 | -0.08456742 | 0.9 | 0.9 | KSK
KSt II | 6.697268 | 0.03018061 | 0.08070499 | 6.697268 | 0.03018061 | 0.08070499 | 0.9625278 | 0.9625278 | KSt II | de 90 a 95 portland normal
LSF | 6.576652 | 0.01932363 | 0.03421968 | 6.576652 | 0.01932363 | 0.03421968 | 0.9342658 | 0.9342658 | LSF | de 95 a 98 portland de calidad alta